## Sheet1
1
2
3
5

## $$$
题号 | 问题内容 | 选项：A | 选项：B | 选项：C | 选项：D | 正确答案
1 | ( )有利于低硅冶炼。 | A．高压操作 | B．提高喷吹量 | C．降低炉渣碱度 | D．富氧鼓风 | A
2 | Fe2O3为( )氧化物。 | A．碱性 | B．中性 | C．酸性 |  | B
3 | 不同的布料制度使炉料在炉喉的分布状况不同，在炉内下降中( )。 | A．大体保持矿焦层不变 | B．矿焦混在一起 | C．矿石因比重大超越焦炭 |  | A
4 | 高炉冷却系统采用合适的冷却器并合理布局，选择合适的冷却制度以维持合理的炉型，冷却方式的发展趋势是( )。 | A．普通工业水冷却 | B．软水密闭循环冷却 | C．汽化冷却 |  | B
5 | 常用的洗炉剂是( )。 | A．莹石 | B．钛球 | C．生矿 | D．石灰石 | A
6 | 纯焦冶炼时，炉顶煤气体积为风量的( )倍。 | A．1.21 | B．1.35～1.37 | C．1.4～1.45 | D．6～8 | B
8 | 磁铁矿的主要化学成份为( )。 | A．Fe2O3 | B．FeO | C．Fe3O4 | D．CaO | C
9 | 赤铁矿的化学式为( )。 | A．Fe3O4 | B．FeCO3 | C．Fe2O3 | D．FeO | C
10 | 菱铁矿化学式为( )。 | A．Fe2O3 | B．Fe3O4 | C．FeCO3 | D．FeO | C
11 | 从出铁口中心线起往上直到炉喉上缘，这一段空间就是高炉( )。 | A．炉体 | B．外壳 | C．炉型 | D．容积 | C
12 | 从高炉解剖看，炉料在炉内分布基本上是按( )层状下降的。 | A．矿先焦后 | B．焦先矿后 | C．装料顺序 | D．焦矿混匀 | C
13 | 当炉料下降至高炉中部时，温度达到( )时矿石开始变软。 | A．800℃ | B．900℃ | C．1000℃ | D．1100℃ | C
14 | 低料线危害极大，最终会导致高炉炉况不顺和( )。 | A．悬料 | B．崩料 | C．炉温上行 | D．炉凉 | D
15 | 对鼓风动能影响的最大的参数是( )。 | A．风量 | B．风口面积 | C．风温 | D．风压 | A
710 | 对鼓风动能影响最大的鼓风参数是( )。 | A.风量 | B.风口面积 | C.风温 | D.风压 | A
1 | 软熔带位置较低时，其占据的空间高度相对也小，而块状带则相应扩大，即增大了间接还原区。 ( ) | A.× | B.√ |  |  | B
2 | 大型高炉比小型高炉更易强化冶炼。 ( ) | A.× | B.√ |  |  | A
4 | 直接还原中没有间接还原。 ( ) | A.× | B.√ |  |  | A
5 | 渗碳在海绵铁状态时就开始了。 ( ) | A.× | B.√ |  |  | B
7 | 炉料的吸附水加热到100℃即可蒸发除去。 ( ) | A.× | B.√ |  |  | B
9 | 炉渣理论分为分子理论和电子理论。 ( ) | A.× | B.√ |  |  | A
11 | 炉料结构合理化不属精料内容。 ( ) | A.× | B.√ |  |  | A
12 | 烧结粘结相最好的为铁酸钙粘结相。 ( ) | A.× | B.√ |  |  | B
13 | 烧结矿的孔隙度大于球团矿。 ( ) | A.× | B.√ |  |  | A
14 | 纯铁的熔点低于生铁的熔点。 ( ) | A.× | B.√ |  |  | A
15 | 熔化温度高于熔化性温度。 ( ) | A.× | B.√ |  |  | A
16 | 高炉脱硫效果优于转炉。 ( ) | A.× | B.√ |  |  | B
17 | 高炉中可脱除部分P元素。 ( ) | A.× | B.√ |  |  | A
18 | 提高碱度可提高渣中（SiO2）的活度。 ( ) | A.× | B.√ |  |  | A
20 | 热负荷与热流强度是一个概念。 ( ) | A.× | B.√ |  |  | A
26 | 处理管道行程时，第一步是调整喷吹量和富O2量。 ( ) | A.× | B.√ |  |  | A
32 | 焦炭的粒度相对矿石可略大些，根据不同高炉，可将焦炭分为40~60mm，25~40mm,15~25mm三级，分别分炉使用。 ( ) | A.× | B.√ |  |  | B
35 | 喷吹燃料的置换比永远不可能大于1。 ( ) | A.× | B.√ |  |  | A
67 | 高炉内锰的高级氧化物还原与铁的高级氧化物还原差不多，唯独MnO比FeO难还原。 ( ) | A.× | B.√ |  |  | B
68 | 风口理论燃烧温度是计算出来的，所有经验公式都是经过计算在高炉实践中经统计分析得出的。 ( ) | A.× | B.√ |  |  | B
108 | 纯焦冶炼时，炉缸煤气体积为风量的( )倍。 | A．1.21 | B．1.35～1.37 | C．1.4～1.45 | D．1.5 | A
156 | ( )有利于低硅冶炼。 | A．高压操作 | B．提高喷吹量 | C．降低炉渣碱度 | D．富氧鼓风 | A
157 | Fe2O3为( )氧化物。 | A．碱性 | B．中性 | C．酸性 |  | B
158 | 不同的布料制度使炉料在炉喉的分布状况不同，在炉内下降中( )。 | A．大体保持矿焦层不变 | B．矿焦混在一起 | C．矿石因比重大超越焦炭 |  | A
160 | 常用的洗炉剂是( )。 | A．莹石 | B．钛球 | C．生矿 | D．石灰石 | A
161 | 纯焦冶炼时，炉顶煤气体积为风量的( )倍。 | A．1.21 | B．1.35～1.37 | C．1.4～1.45 | D．6～8 | B
162 | 磁铁矿的化学成份为( )。 | A．Fe2O3 | B．FeO | C．Fe3O4 | D．CaO | C
163 | 从出铁口中心线起往上直到炉喉上缘，这一段空间就是高炉( )。 | A．炉体 | B．外壳 | C．炉型 | D．容积 | C
164 | 从高炉解剖看，炉料在炉内分布基本上是安( )层状下降的。 | A．矿先焦后 | B．焦先矿后 | C．装料顺序 | D．焦矿混匀 | C
165 | 当炉料下降至高炉中部时，温度达到( )时矿石开始变软。 | A．800℃ | B．900℃ | C．1000℃ | D．1100℃ | C
167 | 低料线危害极大，最终会导致高炉炉况不顺和( )。 | A．悬料 | B．崩料 | C．炉温上行 | D．炉凉 | D
168 | 对鼓风动能影响的最大的参数是( )。 | A．风量 | B．风口面积 | C．风温 | D．风压 | A
203 | 菱铁矿的主要成份是( )。 | A．Fe2O3 | B．Fe3O4 | C．nFe2O3·mH2O | D．FeCO3 | D
296 | 对鼓风动能影响最大的鼓风参数是( )。 | A．风量 | B．风口面积 | C．风温 | D．风压 | A
10 | 通常氧煤枪的喷嘴有( )。 | A．螺旋形 | B．锥形 | C．向心形 | D．缩管形 | ACD
12 | 影响喷煤置换比的因素有( )。 | A．风量 | B．风温 | C．富氧率 | D．精料 | BCD
13 | 炉内煤气流经软熔带时的阻力损失与下列因素有关( )。 | A．软熔带内焦炭层数 | B．焦炭层厚度 | C．焦炭层空隙度 | D．软熔层径向宽度 | ABCD
14 | 炉缸安全容铁量的计算与下列因素有关( )。 | A．炉缸直径 | B．渣口高度 | C．铁水密度 | D．炉缸安全容铁系数 | ABCD
15 | 下列监测方法属于高炉冶炼过程的监测新技术( )。 | A．红外线或激光检测 | B．磁力仪测定 | C．机械式探尺 | D．光导纤维检测 | ABD
16 | 目前炉前使用的无水炮泥主要由下列几种成分组成( )。 | A．焦粉 | B．黏土 | C．沥青 | D．刚玉 | ABCD
17 | 下列哪些元素在高炉内几乎100%被还原( )。 | A．P | B．Zn | C．Ni | D．Cu | ABCD
18 | 列哪些是高炉冶炼锰铁的特征( )。 | A．间接还原区扩大 | B．炉顶温度升高 | C．焦比高，煤气量大 | D．[Si]升高 | BC
19 | 海绵铁不含下列哪些单质( )。 | A．P | B．Si | C．Mn | D．C | BC
20 | 采用高压操作可以降低焦比，原因有( )。 | A．不利于硅的还原 | B．抑制了直接还原 | C．有利于间接还原 | D．减少了渗碳 | AC
21 | 炉身上部内衬破损的原因有( )。 | A．炉料下降的冲击摩擦 | B．上升煤气流的冲刷 | C．碱金属的侵蚀 | D．热振引起的剥落 | ABC
58 | 高炉料柱的形成是由( )所决定的。 | A．布料方式 | B．造渣制度 | C．布料制度 | D．炉料物理特性 | ACD
59 | 增加鼓风湿度对高炉的影响( )。 | A．降低理论燃烧温度 | B．不利于全焦冶炼的高炉 | C．相当于加风 | D．对热制度没有影响 | AC
60 | 高压操作有利于( )。 | A．提高产量 | B．加风 | C．增加吹损 | D．压头损失降低 | ABD
61 | 上置式软水闭路循环冷却优点( )。 | A．系统运行安全可靠 | B．水箱串联连接 | C．系统内各回路间相互影响小 | D．系统内压力波动较小 | ACD
62 | 干法熄焦与湿法熄焦相比( )。 | A．节约能源降低运行成本 | B．M40指标提高3～5% | C．M10指标降低0.3～0.8% | D．焦炭块度趋于均匀 | ABCD
63 | 高炉使用特种耐火材料为( )。 | A．轻质高铝砖 | B．碳化硅砖 | C．碳砖 | D．侵磷酸粘土 | BC
64 | 高炉冶炼炉渣的要求是( )。 | A．良好的流动性 | B．较强脱硫能力 | C．侵蚀性能较弱 | D．渣温要高 | ABC
65 | 高炉短期控制的数学模型( )。 | A．炉热指数模型 | B．含硅量预报模型 | C．布料控制模型 | D．专家系统 | ABC
66 | 高炉送风制度的主要作用是( )。 | A．保持良好渣铁流动性 | B．保持风口均匀活跃 | C．初始气流分布合理 | D．充沛的炉缸温度 | BCD
67 | 磷在钢中的作用( )。 | A．提高钢的强度 | B．提高钢的硬度 | C．降低钢的塑性、韧性 | D．钢会发生冷脆 | ABCD
68 | 以下说法哪些容易形成紊流( )。 | A．气体流速愈大 | B．气体密度愈大 | C．管道直径愈大 | D．气体粘度愈小 | ABCD
440 | 渣口冒渣的原因有（ ）。 | A．更换渣口时没上严 | B．拔堵渣机时用力过猛 | C．小套固定销松动 | D．炉热边沿煤气流发展 | ABC
441 | 渣口爆炸的原因（ ）。 | A．铁水面升高超过渣口水平 | B．炉缸堆积严重，渣口附近有铁积存 | C．高炉中修开炉初期，炉底升高 | D．放渣操作时，炉渣大量带铁 | ABCD
442 | 铁口自行漏铁的原因（ ）。 | A．铁口过浅渣铁未出净 | B．炮泥质量差 | C．炉内风压高，炉缸工作活跃 | D．上次铁未出净即堵铁口 | ABCD
443 | 出铁口冷却壁烧坏的原因（ ）。 | A．铁口长期过浅 | B．铁口中心线长期偏斜 | C．出铁口角度小 | D．大中修高炉开炉时出铁口来水 | ABD
444 | 保持正常的铁口深度，操作上注意（ ）。 | A．每次渣铁出尽时，全风堵铁口 | B．打泥量要适宜 | C．炮泥质量要满足生产要求 | D．保持正常的铁口直径 | ABC
445 | 当前我国热风炉的耐火砌体结构基本是（从高温区到低温区）：( ) | A．硅砖-低蠕变高铝砖（中档）-高铝砖-黏土砖 | B．黏土砖-硅砖-低蠕变高铝砖（中档）-高铝砖 | C．低蠕变高铝砖(高档）-低蠕变高铝砖（中档）-高铝砖-黏土砖 | D．低蠕变高铝砖(高档）-低蠕变高铝砖（中档）-黏土砖-高铝砖 | AC
446 | 热风炉用隔热的耐火材料有（ ）。 | A．硅藻土砖 | B．轻质料黏土砖 | C．轻质高铝砖 | D．碳砖 | ABC
447 | 表示热制度的指标是（ ）。 | A．铁水温度 | B．Si | C．Ti | D．P | ABC
448 | 高炉强化冶炼的措施有（ ）。 | A．精料 | B．高风温 | C．高顶压 | D．减少喷吹量 | ABC
449 | 风量调解的作用（ ）。 | A．控制料速，实现计划的冶炼强度，并保持料线 | B．稳定气流 | C．炉况不顺初期，减小风量是降低压差，消除管道 | D．炉凉时可以减风控料速 | ABCD
450 | 渣中带铁的征象是（ ）。 | A．炉温偏低时，从小套随同渣流往外喷火花 | B．炉温较高时，渣流表面迸出很多细小火花 | C．渣沟流嘴处可见渣下面有小注铁流及火花 | D．待堵上渣口，渣断流后渣沟凹处存有铁水 | CD
451 | 引起炉况波动的因素有（ ）。 | A．原燃料条件过激变化 | B．设备故障 | C．操作失误 | D．气候条件异常 | ABCD
452 | 对碱性熔剂质量的要求：（ ）。 | A．熔剂中碱性氧化物要高 | B．要求石灰石有一定的强度 | C．有害杂质 S、P含量越少越好 | D．要有均匀的粒度组成 | ABCD
453 | 铁样含硫量高的特征是（ ）。 | A．凸起 | B．中凹 | C．光滑 | D．粗糙 | BD
454 | 合理的煤气分布是指能兼顾（ ）方面的要求的分布。 | A．高炉顺行 | B．煤气能量得以充分利用 | C．有利于高炉长寿 | D．原料条件好 | ABC
455 | 炉缸热制度贯彻的两条原则是（ ）。 | A．低燃耗 | B．稳定炉温 | C．高产 | D．高理论燃烧温度 | AB
456 | 合理的冷却制度要求（ ）。 | A．高炉各部位的冷却水量与其热流强度相适应 | B．每个冷却器内的水速、水量、水质相适应 | C．维持足够的水压和合理的进出水温差 | D．水压应比炉内压力高出100％，若达不到规定必须及时调整 | ABC
457 | 下列哪些反应是吸热反应（ ）。 | A．碳酸盐分解 | B．直接还原反应 | C．间接还原反应 | D．碳的气化反应 | ABD
458 | 炉内高温区有哪些反应（ ）。 | A．FeO+CO=FeO+CO2 | B．FeO+C=Fe+CO | C．2CO=C+CO2 | D．C+CO2=2CO | BD
459 | 影响炉渣脱硫能力的因素( )。 | A．炉渣碱度 | B．渣铁温度 | C．硫在生铁中的活度 | D．高炉操作 | ABCD
460 | 能影响块状带料柱的透气性的因素有（ ）。 | A．矿石的强度 | B．焦炭强度 | C．粒度大小 | D．粒度是否均匀 | ABCD
461 | 影响滴落带煤气运动的阻力的因素是（ ）。 | A．固体焦炭块 | B．软熔渣铁 | C．煤粉 | D．熔剂 | AB
462 | 对烧结矿的质量要求是（ ）。 | A．粒度均匀 | B．冷态强度高 | C．有害杂质含量少，还原性好，还原粉化率低 | D．软化、软熔、滴落三种温度较高且其范围较窄 | ABCD
463 | 下列除尘方法中（ ）是干式除尘。 | A．洗涤塔 | B．文氏管 | C．电除尘 | D．布袋除尘 | CD
464 | 下列元素中（ ）会造成高炉结厚或结瘤。 | A．Pb | B．Na | C．Zn | D．As | BC
465 | 炉料分布受制的因素中，固定的是（ ）。 | A．堆角 | B．料线高度 | C．装入顺序及批重 | D．粒度 | AD
466 | 炉渣成分来自以下几个方面( )。 | A．矿石中的脉石 | B．焦炭灰分 | C．熔剂氧化物 | D．被浸的炉衬 | ABCD
467 | 影响炉渣黏度的因素为( )。 | A．温度 | B．碱度 | C．MgO含量 | D．Al2O3含量 | ABCD
468 | 炉渣分子结构理论,要点是( )。 | A．熔融炉渣是由各种自由氧化物分子和由这些氧化物所形成的复杂化合物分子所组成。 | B．酸性氧化物和碱性氧化物相互作用形成复杂化合物,且处于化学动平衡状态 | C．只有熔渣中的自由氧化物才能参加反应 | D．熔渣是理想溶液，可以用理想溶液的各种定律来进行定量计算 | ABCD
469 | 碱金属循环积聚给高炉生产带来的害处是（ ） | A．会导致炉墙上出现结厚甚至发展成炉瘤 | B．降低了焦炭强度，严重影响料柱的透气性 | C．引起料块膨胀和爆裂，降低了矿石的软熔温度，造成软熔带下移和变薄 | D．使耐火砖膨胀，还能造成炉底炉缸烧穿 | ABD
470 | 炉缸燃烧反应在高炉冶炼过程中的作用( ) | A．高炉冶炼过程中的主要热量来源 | B．产生了还原性气体 | C．为炉料的下降提供了自由空间 | D．影响整个炉内的煤气流分布和高炉顺行 | ABCD
471 | 影响燃烧带和回旋区大小的因素有( ) | A．鼓风参数 | B．燃料燃烧速度 | C．上部炉料和煤气分布情况 | D．喷吹煤粉 | ABCD
472 | 影响炉顶煤气成分的因素（ ） | A．焦比升高 | B．矿石氧化度 | C．直接还原度 | D．熔剂用量 | ABCD
473 | 调节炉况的原则是（ ） | A．要尽早知道炉况波动的性质与幅度，以便对症下药 | B．早动少动，力争稳定多因素，调剂一个影响大的因素 | C．了解各种调剂手段集中发挥作用所需的时间 | D．当炉况波动大而发现晚时，要正确采取多种手段同时进行调节，以迅速控制波动的发展 | ACD
474 | 影响炉缸热制度的因素有( ) | A．鼓风湿度 | B．原料的品位和冶金性能 | C．煤气流和炉料分布与接触情况 | D．称量不准确 | ABCD
475 | 风压上升和风量下降，表明煤气上升过程中的阻力增加，以下( )情况都可以导致这种结果 | A．炉温上升 | B．喷吹物增加、矿焦负荷减小 | C．炉料粉末增多或粒度过小 | D．渣量增加 | ACD
476 | 边缘煤气流过分发展、中心过重的征兆是( ) | A．炉喉煤气边缘CO2含量（体积分数）比正常升高，中心CO2含量下降，煤气曲线CO2最高点向中心移动 | B．顶压出现向上尖峰，下部压差下降，并有向下尖峰，上部压差有向上尖峰。 | C．炉喉与炉顶温度升高，炉顶温度曲线带变宽、波动大。 | D．风口很亮但不够活跃，风口工作不均匀，个别风口有大块生降，容易自动灌渣 | BCD
477 | 边缘过分发展、中心过重的处理方法是( ) | A．改变装料顺序，增加加重边缘的装料比例 | B．缩小料批（在批重较大时采用） | C．上部减轻焦炭负荷，改善料柱透气性 | D．同时在下部缩小风口、提高风速与鼓风动能 | ABCD
478 | 严重炉凉征兆是( ) | A．风压、风量不稳，两曲线向相反方向剧烈波动。 | B．炉渣变黑，渣、铁温度急剧下降，生铁含硫量上升。 | C．风口发红，出现生料，有涌渣、挂渣现象。 | D．下部压差由高变低，下部静压力降低，上部压差下降。 | ABC
479 | 管道行程的征兆是( ) | A．风压下降、风量自动增加 | B．料尺工作不均，出现滑尺、埋尺、停滞、塌落等假尺现象 | C．炉喉煤气曲线不规则，管道处CO2值低 | D．瓦斯灰（炉尘）吹出量明显减少 | ABC
480 | 上部管道行程的处理方法是( ) | A．适当减少风量，炉热引起的管道可以降低风温 | B．采用2~4批双装料或临时改变布料器转角，将炉料堆尖放在管道位置，堵塞管道 | C．用改变高压、常压转换方法，重新合理分布煤气流 | D．若以上方法仍不见效，应采取放风处理，破坏管道行程。 | ABCD
481 | 悬料的的征兆是( ) | A．料尺停滞不动 | B．风压急剧降低，风量随之自动增加 | C．炉顶煤气压力升高 | D．上部悬料时上部压差过高，风口焦炭仍然活跃 | AD
482 | 处理下部结厚的方法是( ) | A．在维持顺行、稳定条件下，使炉渣碱度稍高一些，炉温掌握稍低一些。 | B．改变装料制度，适当发展边缘、减轻焦炭负荷，提高下部边缘温度 | C．采用集中加净焦和加酸料的方法洗炉 | D．减少炉体冷却强度，保持水温差在适当的水平 | BCD
705 | 炉内发生管道或过吹时，高炉一般采用（ ）。 | A.定点布料 | B.环形布料 | C.扇形布料 | D.螺旋布料 | C
708 | 皮带上料机的最大倾角一般为（ ）。 | A.10°-18° | B.10°以下 | C.18°以下 |  | A
709 | 炉缸冻结处理抢救阶段,炉前操作重点是（ ）。 | A.处理好主沟 | B.处理好出铁口 | C.处理好砂口 | D.处理好风、渣口 | D
710 | 新制作铁口泥套不得超出铁口保护板，应在保护板内（ ）毫米为宜。 | A.10～15 | B.15～20 | C.20～40 |  | C
712 | 放渣、出铁的渣、铁罐不准放满，上面应留（ ） 毫米。 | A.100~200 | B.200~300 | C.300以上 |  | B
713 | 更换风口小套，在休风过程中减风降压时，首先操作的是 （ ）。 | A. 松风管拉杆 | B.打松弯头的固定楔子 | C.打开窥孔大盖 |  | A
714 | 入炉矿石含铁量±1．0%一般影响产量 （ ） 。 | A.±0．5% | B.±1．0% | C.±2．0% | D.±3．0% | D
715 | 高炉冶炼过程中的硫主要来自 （ ） | A.焦碳 | B.块矿 | C.烧结矿 | D.溶剂 | A
718 | 大修新建的高炉与封炉、中修的高炉开炉炉前操作相比困难程度（ ）。 | A.大 | B.要小一些 | C.程度相似 |  | B
719 | 炉缸煤气的最终主要成分为（ ）。 | A. H2 、N2 | B.CO、CO2、N2 | C. CO2、H2 、N2 | D. CO、H2 、N2 | D
720 | 热风炉倒流休风的操作内容包括：①开热风阀、②通知高炉、③开烟道阀、④开燃烧阀。正确的操作顺序是（ ）。 | A. ①②③④ | B. ②③④① | C.③④①② | D.④①②③ | B
722 | 炉喉煤气压力升高，通过缝隙的煤气流速增大，其动能（ ）。 | A.增大 | B.减少 | C.不变 | D.不确定 | A
723 | 液压油温不许超过（ ）。 | A.60℃ | B.40℃ | C.30℃ | D.50℃ | A
724 | 冷却水对悬浮物的要求是（ ）。 | A.小于100mg/l | B.小于200mg/l | C.小于300 mg/l |  | B
725 | 基座表面允许使用的温度为（ ）。 | A.小于300°C | B.大于300°C | C.常温 |  | A
726 | 煤气在炉内上升过程中，体积成分不变化的是（ ）。 | A. CO | B. N2 | C. H2 |  | B
727 | 作为高炉炼铁的辅助原料，不属于金属附加物的为（ ）。 | A.车屑 | B.均热炉渣 | C.轧钢皮 |  | B
728 | 铁氧化物的还原顺序是（ ）（T＞570℃） | A．Fe2O3 → Fe3O4 → FeO → Fe | B. Fe3O4 → Fe | C．Fe2O3 → Fe3O4 → Fe | D. Fe2O3 → Fe | A
730 | 热风炉烘炉的升温原则是（ ）。 | A.前期、中期、后期一样 | B.前期快，中期平稳，后期慢 | C.前期慢，中期平稳，后期快 | D.前期快，中、后期慢 | C
731 | 根据（ ）含量的不同，把铁碳合金划分为生铁、熟铁和钢。 | A.Si | B.S | C.C | D.P | C
10 | 高炉冶炼炉渣的要求是( )。 | A.良好的流动性 | B.较强脱硫能力 | C.侵蚀性能较弱 | D.渣温要高 | ABC
11 | 高炉短期控制的数学模型( )。 | A.炉热指数模型 | B.含硅量预报模型 | C.布料控制模型 | D.专家系统 | ABC
25 | 高炉料柱的形成是由( )所决定的。 | A.布料方式 | B.造渣制度 | C.布料制度 | D.炉料物理特性 | ABCD
26 | 富氧鼓风有利于高炉( )。 | A.提高理论燃烧温度 | B.增加喷吹量 | C.低[Si]冶炼 | D.提高冶炼强度 | ABCD
27 | 干法熄焦与湿法熄焦相比( )。 | A.节约能源降低运行成本 | B.M40指标提高3～5% | C.M10指标降低0.3～0.8% | D.焦炭块度趋于均匀 | ABCD
28 | 磷在钢中的作用( )。 | A.提高钢的强度 | B.提高钢的硬度 | C.降低钢的塑性、韧性 | D.钢会发生冷脆 | ABCD
29 | 以下说法哪些容易形成紊流( )。 | A.气体流速愈大 | B.气体密度愈大 | C.管道直径愈大 | D.气体粘度愈小 | ABCD
40 | 高压操作有利于( )。 | A.提高产量 | B.加风 | C.增加吹损 | D.压头损失降低 | ABD
43 | 采用高压操作可以降低焦比，原因有( )。 | A.不利于硅的还原 | B.抑制了直接还原 | C.有利于间接还原 | D.减少了渗碳 | AC
45 | 属于中性氧化物的有( )。 | A.Fｅ２O３ | B.TiO２ | C.Al２O３ | D.NA２O | AC
47 | 增加鼓风湿度对高炉的影响( )。 | A.降低理论燃烧温度 | B.不利于全焦冶炼的高炉 | C.相当于加风 | D.对热制度没有影响 | AC
48 | 采用高压操作可以降低焦比，原因有( ) | A.不利于硅的还原 | B.抑制了直接还原 | C.有利于间接还原 | D.减少了渗碳 | AC
49 | 影响喷煤置换比的因素有( )。 | A.煤的质量 | B.风量 | C.风温 | D.富氧率 | ACD
154 | 炼钢与炼铁相比。 | A.钢渣温度高 | B.都是还原反应 | C.不利于脱硫 |  | A
155 | 低温烧结就是指控制烧结结温度在的范围内。 | A.1000℃～1100℃ | B.1100℃～1180℃ | C.1200℃～1280℃ | D.1300℃～1380℃ | B
156 | 冷却壁的热面温度应控制在低于的铸铁相变温度。 | A.200℃ | B.300℃ | C.400℃ | D.500℃ | C
161 | 高炉使用特种耐火材料为。 | A.轻质高铝砖 | B.碳化硅砖 | C.碳砖 | D.侵磷酸粘土砖 | BC
184 | 软熔带位置较低时，其占据的空间高度相对也小，而块状带则相应扩大，即增大了间接还原区。 ( ) | A.× | B.√ |  |  | B
185 | 大型高炉比小型高炉更易强化冶炼。 ( ) | A.× | B.√ |  |  | A
187 | 直接还原中没有间接还原。 ( ) | A.× | B.√ |  |  | A
188 | 渗碳在海绵铁状态时就开始了。 ( ) | A.× | B.√ |  |  | B
190 | 炉料的吸附水加热到100℃即可蒸发除去。 ( ) | A.× | B.√ |  |  | A
192 | 炉渣理论分为分子理论和电子理论。 ( ) | A.× | B.√ |  |  | A